## Dashboard
액상 잉크 Lot 추적 관리 시스템
📊 시트 구성
• Spec_Binder: Binder 사양 기준 (PBHAv1.0, SBCT, SCRA)
• Spec_Single_HEMA: HEMA 단일색 잉크 점도 기준 (21종)
• Spec_Single_Silicone: Silicone 단일색 잉크 점도 기준 (18종)
• 기준LAB: 착색력 기준 L*a*b* 값
• 단일색_착색력: 착색력 측정 및 ΔE 자동 계산
• 단일색_수입검사: 단일색 잉크 입고 검사 (Lot 자동생성, 판정 자동)
• 바인더_제조_입고: Binder 제조/입고 관리 (Lot 자동, 판정 자동)
• Lot규칙_단일색: Lot 번호 부여 규칙
✅ 자동화 기능
• Lot 번호 자동 생성 (날짜 기반)
• 점도 판정 자동 (Spec 기준 조회)
• ΔE 자동 계산 (√((ΔL*)²+(Δa*)²+(Δb*)²))
• Binder 추적 (단일색 잉크 → 사용 Binder Lot)

## Spec_Binder
바인더명 | 시험항목 | 시험조건 | 기준값 | 하한 | 상한 | 비고 | Lot부여규칙
PBHAv1.0 | UV 흡광도 | 405 nm | ≤ 0.40 |  | 0.4 | HEMA용, 외주(SM Tech) | PCB+YYYYMMDD-##
PBHAv1.0 | 점도(cP) | 25 °C | 410 ± 50 | 360 | 460 | Brookfield 기준 | PCB+YYYYMMDD-##
PBHBv1.0 | UV 흡광도 | 405 nm | ≤ 0.10 |  | 0.1 | HEMA용, 내부/신규 | BIH+YYYYMMDD-##
PBHBv1.0 | 점도(cP) | 25 °C | 320 ± 80 | 240 | 400 | Brookfield 기준 | BIH+YYYYMMDD-##
SBCT | 점도(cP) | 25 °C | 170~220 | 170 | 220 | Silicone Binder 1 | SBCT+YYYYMMDD
SCRA | 점도(cP) | 25 °C | 50~70 | 50 | 70 | Silicone Binder 2,3 | SCRA+YYYYMMDD

## Spec_Single_H&S
색상군 | 제품코드 | 점도기준(cP) | 허용편차(±) | 하한 | 상한 | BinderType
Black | PL-835-1 | 75000 | 15000 | 60000 | 90000 | PBHAv1.0
Black | PL-835-1(H) | 75000 | 15000 | 60000 | 90000 | PBHAv1.0
Black | PL-850 | 75000 | 15000 | 60000 | 90000 | PBHAv1.0
White | PL-700-2 | 19000 | 5000 | 14000 | 24000 | PBHAv1.0
White | PL-735 | 16000 | 5000 | 11000 | 21000 | PBHAv1.0
White | NPL-700-2 | 19000 | 5000 | 14000 | 24000 | PBHBv1.0
White | NPL-735 | 16000 | 5000 | 11000 | 21000 | PBHBv1.0
Blue | PL-550 | 35000 | 5000 | 30000 | 40000 | PBHAv1.0
Blue | PL-580 | 63000 | 10000 | 53000 | 73000 | PBHAv1.0
Blue | PL-580-2 | 63000 | 10000 | 53000 | 73000 | PBHAv1.0
Blue | PL-580-2(H) | 63000 | 10000 | 53000 | 73000 | PBHAv1.0
Blue | NPL-580-2 | 63000 | 10000 | 53000 | 73000 | PBHBv1.0
Green | PL-435 | 7000 | 3000 | 4000 | 10000 | PBHAv1.0
Yellow | PL-345-2 | 25000 | 5000 | 20000 | 30000 | PBHAv1.0
Yellow | PL-345-3 | 25000 | 5000 | 20000 | 30000 | PBHAv1.0
Yellow | NPL-345-2 | 25000 | 5000 | 20000 | 30000 | PBHBv1.0
Yellow | NPL-345-3 | 25000 | 5000 | 20000 | 30000 | PBHBv1.0
Red | PL-150-2 | 11000 | 5000 | 6000 | 16000 | PBHAv1.0
Red | NPL-150-2 | 11000 | 5000 | 6000 | 16000 | PBHBv1.0
Pink | PL-135 | 12000 | 5000 | 7000 | 17000 | PBHAv1.0
Pink | NPL-135 | 12000 | 5000 | 7000 | 17000 | PBHBv1.0
Black | NPL-835-1 | 75000 | 15000 | 60000 | 90000 | PBHBv1.0
Black | SL-850 | 120000 | 20000 | 100000 | 140000 | SBCT
Black | SL-830 | 120000 | 20000 | 100000 | 140000 | SBCT
Black | SL-820-1 | 120000 | 20000 | 100000 | 140000 | SBCT
Black | SL-820 | 120000 | 20000 | 100000 | 140000 | SBCT
Black | NSL-850 | 120000 | 20000 | 100000 | 140000 | SCRA
White | SL-700 | 50000 | 10000 | 40000 | 60000 | SBCT
White | SL-700-1 | 50000 | 10000 | 40000 | 60000 | SBCT
White | NSL-700-1 | 50000 | 10000 | 40000 | 60000 | SCRA
White | NSL-735 | 50000 | 10000 | 40000 | 60000 | SCRA
Blue | SL-550 | 20000 | 5000 | 15000 | 25000 | SBCT
Blue | SL-550-1 | 20000 | 5000 | 15000 | 25000 | SBCT
Blue | NSL-550 | 20000 | 5000 | 15000 | 25000 | SCRA
Yellow | SL-345 | 13000 | 2000 | 11000 | 15000 | SBCT
Yellow | SL-345-1 | 13000 | 2000 | 11000 | 15000 | SBCT
Yellow | NSL-345 | 13000 | 2000 | 11000 | 15000 | SCRA
Red | SL-150 | 36000 | 5000 | 31000 | 41000 | SBCT
Red | SL-150-1 | 36000 | 5000 | 31000 | 41000 | SBCT
Red | NSL-150 | 36000 | 5000 | 31000 | 41000 | SCRA

## 기준LAB
제품코드 | 기준_L* | 기준_a* | 기준_b* | 기준출처

## 코드목록
제품코드
PL-135
NPL-135
PL-150-2
NPL-150-2
SL-150
SL-150-1
NSL-150
PL-345-2
PL-345-3
NPL-345-2
NPL-345-3
SL-345
SL-345-1
NSL-345
PL-435
PL-550
PL-580-2
PL-580-2(H)
NPL-580-2
SL-550
SL-550-1
NSL-550
PL-700-2
PL-735
SL-700
SL-700-1
NPL-700-2
NPL-735
NSL-700-1
NSL-735
PL-835-1
PL-835-1(H)
PL-850
NPL-835-1
SL-820
SL-830
SL-850
NSL-850

## Lot규칙_단일색
설명 | 값
형식 | PL/NPL + (색상코드) + YYMMDD + 2자리 일련번호
색상→코드 매핑 | Black=B, White=W, Blue=U, Green=G, Yellow=Y, Red=R, Pink=P
예시(PL-835-1, Black, 2025-04-15) | PLB25041501
예시(NPL-835-1, Black, 2025-04-15) | NPLB25041501
Silicone 형식 | SL + (색상코드: B/W/U/G/Y/R/P) + YYMMDD + 2자리 일련번호
예시(SL-850, Black, 2025-10-24) | SLB25102401
예시(SL-700, White, 2025-10-24) | SLW25102401
예시(SL-550, Blue, 2025-10-24) | SLU25102401

## Binder_Visc
바인더명 | 점도하한 | 점도상한 | UV상한
PBHAv1.0 | 360 | 460 | 0.4
PBHBv1.0 | 240 | 400 | 0.1
SBCT | 170 | 220
SCRA | 50 | 70

## README
항목 | 내용
파일 목적 | 액상 잉크 Lot 추적 및 Spec 기준/측정 기록 관리 (Binder→단일색 잉크 중심)
HEMA 바인더 매핑 | PL- 계열 → PBHAv1.0, NPL- 계열 → PBHBv1.0
HEMA 단일색 Lot 규칙 | Lot규칙_단일색 시트 참조. 단일색_수입검사에 'Lot(제안)' 자동 생성 열 제공.
Binder Spec | PBHAv1.0 UV≤0.40, 점도 410±50; SBCT 170~220; SCRA 50~70 (25°C)
Silicone 잉크 구분 | Silicone Ink 1=SBCT 기반, Silicone Ink 3=SCRA 기반. Spec_Single_Silicone의 BinderType 컬럼에서 설정.
자동화 포인트 | 단일색_수입검사: 제품코드→점도 하한/상한 자동 조회·판정. 단일색_착색력: ΔE 계산. 바인더_제조_입고: Lot 자동.
수정 이력
Binder_Visc 시트에 UV상한 컬럼 추가. 바인더_제조_입고 F열 판정 수식 완전 재작성 (단순화).

## 바인더_제조_입고
제조/입고일 | 바인더명 | Lot(자동) | 점도(cP) | UV흡광도(선택) | 판정 | 비고
2025-08-11 | PBHAv1.0 | PCB20250811-01 | 418.4 | 0.028093 | 적합
2025-08-18 | PBHBv1.0 | NPCB20250818-01 | 264.2 | 0.003852 | 적합
2025-08-18 | PBHAv1.0 | PCB20250818-01 | 410.4 | 0.018726 | 적합
2025-08-25 | PBHAv1.0 | PCB20250825-01 | 432.8 | 0.021492 | 적합
2025-08-25 | PBHAv1.0 | PCB20250825-01 | 433.6 | 0.018332 | 적합
2025-08-28 | PBHAv1.0 | PCB20250828-01 | 385.8 | 0.015824 | 적합
2025-08-28 | PBHAv1.0 | PCB20250828-01 | 390 | 0.017604 | 적합
2025-08-29 | PBHAv1.0 | PCB20250829-01 | 409.2 | 0.0159 | 적합
2025-09-01 | PBHBv1.0 | NPCB20250901-01 | 261.8 | 0.006518 | 적합
2025-09-01 | PBHBv1.0 | NPCB20250901-01 | 262.8 | 0.006525 | 적합
2025-09-02 | PBHAv1.0 | PCB20250902-01 | 391.8 | 0.010118 | 적합
2025-09-02 | PBHAv1.0 | PCB20250902-01 | 369.2 | 0.01474 | 적합
2025-09-04 | PBHAv1.0 | PCB20250904-01 | 379.0333 | 0.008633 | 적합
2025-09-04 | PBHAv1.0 | PCB20250904-01 | 374.8 | 0.009911 | 적합
2025-09-05 | PBHBv1.0 | BIH20250905-01 | 275.4 | 0.002101 | 적합
2025-09-05 | PBHBv1.0 | BIH20250905-01 | 287.4 | 0.000933 | 적합
2025-09-08 | PBHAv1.0 | PCB20250908-01 | 414.6 | 0.009494 | 적합
2025-09-08 | PBHAv1.0 | PCB20250908-01 | 385.2 | 0.010691 | 적합
2025-09-09 | PBHAv1.0 | PCB20250909-01 | 373.6 | 0.008874 | 적합
2025-09-09 | PBHAv1.0 | PCB20250909-01 | 367.8 | 0.00756 | 적합
2025-09-11 | PBHAv1.0 | PCB20250911-01 | 391.5667 | 0.008242 | 적합
2025-09-11 | PBHAv1.0 | PCB20250911-01 | 362.6 | 0.011026 | 적합
2025-09-10 | PBHBv1.0 | BIH20250910-01 | 270.6 | 0.004882 | 적합
2025-09-10 | PBHBv1.0 | BIH20250910-01 | 282.2 | 0.004006 | 적합
2025-09-12 | PBHBv1.0 | BIH20250912-01 | 263.8 | 0.004019 | 적합
2025-09-12 | PBHBv1.0 | BIH20250912-01 | 270 | 0.005236 | 적합
2025-09-30 | PBHAv1.0 | PCB20250930-01 | 400.2 | 0.012581 | 적합
2025-09-30 | PBHAv1.0 | PCB20250930-01 | 371.4 | 0.011931 | 적합
2025-10-15 | PBHAv1.0 | PCB20251015-01 | 401.4 | 0.007085 | 적합
2025-10-15 | PBHAv1.0 | PCB20251015-01 | 389.4 | 0.006187 | 적합
2025-10-16 | PBHAv1.0 | PCB20251016-01 | 367.2 | 0.007573 | 적합
2025-10-16 | PBHAv1.0 | PCB20251016-01 | 361.2 | 0.002582 | 적합
2025-10-21 | PBHAv1.0 | PCB20251021-01 | 367.6 | 0.024893 | 적합
2025-10-21 | PBHAv1.0 | PCB20251021-01 | 350.8 | 0.025525 | 부적합
2025-10-23 | PBHAv1.0 | PCB20251023-01 | 415.8 | 0.007811 | 적합
2025-10-23 | PBHAv1.0 | PCB20251023-01 | 388.8 | 0.006953 | 적합
2025-10-27 | PBHAv1.0 | PCB20251027-01 | 421.73 | 0.013653 | 적합
2025-10-27 | PBHAv1.0 | PCB20251027-01 | 385.6 | 0.009963 | 적합
2025-10-28 | PBHAv1.0 | PCB20251028-01 | 381.2 | 0.017637 | 적합
2025-10-28 | PBHAv1.0 | PCB20251028-01 | 391.6 | 0.01377 | 적합
2025-10-29 | PBHAv1.0 | PCB20251029-01 | 401.2 | 0.01215 | 적합
2025-10-29 | PBHAv1.0 | PCB20251029-01 | 374.8 | 0.00795 | 적합
2025-10-30 | PBHAv1.0 | PCB20251030-01 | 384.8 | 0.007197 | 적합
2025-10-30 | PBHAv1.0 | PCB20251030-01 | 398 | 0.005455 | 적합
2025-10-31 | PBHAv1.0 | PCB20251031-01 | 403.6 | 0.004156 | 적합
2025-10-31 | PBHAv1.0 | PCB20251031-01 | 393.6 | 0.006414 | 적합
2025-11-01 | PBHAv1.0 | PCB20251101-01 | 388 | 0.005682 | 적합
2025-11-01 | PBHAv1.0 | PCB20251101-01 | 387.2 | 0.002964 | 적합
2025-11-02 | PBHAv1.0 | PCB20251102-01 | 374.8 | 0.001357 | 적합
2025-11-02 | PBHAv1.0 | PCB20251102-01 | 370.8 | 0.009326 | 적합
2025-11-04 | PBHAv1.0 | PCB20251104-01 | 380.17 | 0.021554 | 적합
2025-11-04 | PBHAv1.0 | PCB20251104-01 | 397.13 | 0.011485 | 적합
2025-11-07 | PBHAv1.0 | PCB20251107-01 | 371.7 | 0.023222 | 적합
2025-11-11 | PBHAv1.0 | PCB20251111-01 | 388.67 | 0.009925 | 적합
2025-11-11 | PBHAv1.0 | PCB20251111-01 | 405.2 | 0.009974 | 적합
2025-11-12 | PBHBv1.0 | BIH20251112-01 | 336.8 | 0.013292 | 적합
2025-11-12 | PBHBv1.0 | BIH20251112-01 | 344.5 | 0.008406 | 적합
2025-11-14 | PBHAv1.0 | PCB20251114-01 | 386.8 | 0.008987 | 적합
2025-11-17 | PBHAv1.0 | PCB20251117-01 | 435.6 | 0.009419 | 적합
2025-11-17 | PBHAv1.0 | PCB20251117-02 | 448 | 0.012987 | 적합
2025-11-19 | PBHAv1.0 | PCB20251119-01 | 446.4 | 0.00884 | 적합
2025-11-19 | PBHAv1.0 | PCB20251119-02 | 434.4 | 0.006604 | 적합
2025-11-21 | PBHAv1.0 | PCB20251121-01 | 414 | 0.004949 | 적합
2025-11-21 | PBHAv1.0 | PCB20251121-02 | 423.6 | 0.006588 | 적합
2025-11-28 | PBHAv1.0 | PCB20251128-01 | 414 | 0.006588 | 적합
2025-11-28 | PBHAv1.0 | PCB20251128-02 | 423.6 | 0.008423 | 적합
2025-12-03 | PBHAv1.0 | PCB20251203-01 | 420 | 0.0039341 | 적합
2025-12-03 | PBHAv1.0 | PCB20251203-02 | 443.6 | 0.0035776 | 적합
2025-12-05 | PBHAv1.0 | PCB20251205-01 | 445.2 | 0.00597286 | 적합
2025-12-05 | PBHAv1.0 | PCB20251205-02 | 444 | 0.00538419 | 적합
2025-12-08 | PBHAv1.0 | PCB20251208-01 | 426 | 0.00578648 | 적합
2025-12-08 | PBHAv1.0 | PCB20251208-02 | 421.6 | 0.00441758 | 적합
2025-12-12 | PBHAv1.0 | PCB20251212-01 | 427.2 | 0.00518 | 적합
2025-12-12 | PBHAv1.0 | PCB20251212-02 | 443.2 | 0.03095 | 적합
2025-12-15 | PBHAv1.0 | PCB20251215-01 | 384.4 | 0.0002 | 적합
2025-12-15 | PBHAv1.0 | PCB20251215-02 | 378 | 0.00121 | 적합
2025-12-18 | PBHAv1.0 | PCB20251218-01 | 397.6 | 0.039336 | 적합
2025-12-18 | PBHAv1.0 | PCB20251218-02 | 439.2 | 0.014719 | 적합
2025-12-22 | PBHAv1.0 | PCB20251222-01 | 441.2 | 0.011434 | 적합
2025-12-22 | PBHAv1.0 | PCB20251222-02 | 414.4 | 0.010206 | 적합
2025-04-15 | PBHAv1.0 |  | 420 | 0.35
2025-11-12 | SBCT |  | 190
2025-11-12 | SCRA |  | 55

## 단일색_수입검사
입고일 | 잉크타입 (HEMA/Silicone) | 색상군 | 제품코드 | 단일색잉크 Lot | 사용된 바인더 Lot | 바인더제조처 (내부/외주) | BinderType(자동) | 점도측정값(cP) | 점도하한 | 점도상한 | 점도판정 | 착색력_L* | 착색력_a* | 착색력_b* | 비고
2025-07-24 | HEMA | Black | PL-850 | PLB25072401 |  | 외주 | PBHAv1.0 |  | 60000 | 90000
2025-08-14 | HEMA | Blue | PL-580-2(H) | PLU25081401 |  | 외주 | PBHAv1.0 | 116900 | 53000 | 73000 | 부적합 | 11.64 | 6.56 | -23.38
2025-08-14 | HEMA | Blue | NPL-580-2 | NPLU25081401 |  | 외주 | PBHBv1.0 | 107600 | 53000 | 73000 | 부적합 | 10.17 | 6.85 | -23.79
2025-08-20 | HEMA | Blue | PL-550 | PLU25082001 |  | 외주 | PBHAv1.0 | 32740 | 30000 | 40000 | 적합 | 7.91 | 5.95 | -31.82
2025-08-25 | HEMA | Blue | PL-580-2 | PLU25082501 |  | 외주 | PBHAv1.0 | 83290 | 53000 | 73000 | 부적합 | 9.09 | 6.33 | -24.22
2025-09-12 | HEMA | Black | NPL-835-1 | NPLB25091201 |  | 외주 | PBHBv1.0 | 109800 | 60000 | 90000 | 부적합 | 13.17 | 0.21 | 0.31
2025-09-12 | HEMA | Red | NPL-150-2 | NPLR25091201 |  | 외주 | PBHBv1.0 | 11570 | 6000 | 16000 | 적합 | 42.05 | 57.59 | 48.75
2025-09-12 | HEMA | Yellow | NPL-345-2 | NPLY25091201 |  | 외주 | PBHBv1.0 | 51510 | 20000 | 30000 | 부적합 | 79.22 | 33.76 | 113.62
2025-09-19 | HEMA | Blue | NPL-580-2 | NPLU25091901 |  | 외주 | PBHBv1.0 | 81690 | 53000 | 73000 | 부적합 | 11.51 | 7.22 | -27.83
2025-09-23 | HEMA | Blue | PL-580-2(H) | PLU25092301 |  | 외주 | PBHAv1.0 | 95910 | 53000 | 73000 | 부적합 | 9.99 | 6.59 | -24.97
2025-09-25 | HEMA | Blue | PL-580-2(H) | PLU25092501 |  | 외주 | PBHAv1.0 | 104000 | 53000 | 73000 | 부적합 | 12.16 | 6.49 | -22.52
2025-09-30 | HEMA | Blue | PL-550 | PLU25093001 |  | 외주 | PBHAv1.0 | 13720 | 30000 | 40000 | 부적합
2025-09-30 | HEMA | Yellow | NPL-345-3 | NPLY25093001 |  | 외주 | PBHBv1.0 | 39200 | 20000 | 30000 | 부적합 | 80.69 | 31.24 | 116.42
2025-09-30 | HEMA | White | NPL-700-2 | NPLW25093001 |  | 외주 | PBHBv1.0 | 14300 | 14000 | 24000 | 적합 | 95.71 | -0.03 | 3.02
2025-09-30 | HEMA | White | NPL-735 | NPLW25093001 |  | 외주 | PBHBv1.0 | 18500 | 11000 | 21000 | 적합 | 94.08 | 0.24 | 2.57
2025-10-22 | HEMA | Blue | PL-580-2 | PLU25102201 |  | 외주 | PBHAv1.0 | 74530 | 53000 | 73000 | 부적합
2025-10-23 | HEMA | Black | PL-835-1 | PLB25102301 | PCB20250930-01 | 외주 | PBHAv1.0 | 55150 | 60000 | 90000 | 부적합 | 12.86 | 0.31 | 0.61
2025-10-23 | HEMA | White | PL-700-2 | PLW25102301 | PCB20250930-02 | 외주 | PBHAv1.0 | 23490 | 14000 | 24000 | 적합 | 95.68 | 0.15 | 1.99
2025-10-23 | HEMA | White | PL-735 | PLW25102301 | PCB20250930-02 | 외주 | PBHAv1.0 | 60480 | 11000 | 21000 | 부적합 | 93.95 | 0.31 | 3.31
2025-10-23 | HEMA | Red | PL-150-2 | PLR25102301 | PCB20250930-02 | 외주 | PBHAv1.0 | 24880 | 6000 | 16000 | 부적합 | 39.38 | 54.53 | 48.23
2025-10-23 | HEMA | Yellow | PL-345-2 | PLY25102301 | PCB20250930-02 | 외주 | PBHAv1.0 | 43510 | 20000 | 30000 | 부적합 | 80.14 | 32.21 | 114.44
2025-10-28 | HEMA | Yellow | PL-345-3 | PLY25102801 | PCB20251016-01 | 외주 | PBHAv1.0 | 27660 | 20000 | 30000 | 적합 | 81.62 | 29.61 | 106.27
2025-10-28 | HEMA | Yellow | PL-345-2 | PLY25102801 | PCB20251016-01 | 외주 | PBHAv1.0 | 69710 | 20000 | 30000 | 부적합 | 80.14 | 32.21 | 114.44
2025-10-28 | HEMA | Red | PL-150-2 | PLR25102801 | PCB20250930-02 | 외주 | PBHAv1.0 | 22000 | 6000 | 16000 | 부적합 | 42.06 | 59.54 | 51.51
2025-10-28 | HEMA | Pink | PL-135 | PLP25102801 |  | 외주 | PBHAv1.0 |  | 7000 | 17000
2025-10-28 | HEMA | Green | PL-435 | PLG25102801 |  | 외주 | PBHAv1.0 |  | 4000 | 10000
2025-11-12 | HEMA | Yellow | PL-345-2 | PLY25111201 | PCB20251027-02 | 외주 | PBHAv1.0 | 35310 | 20000 | 30000 | 부적합 | 78.5 | 35.3 | 112.9
2025-11-12 | HEMA | Black | PL-835-1(H) | PLB25111201 | PCB20251028-01 | 외주 | PBHAv1.0 | 56980 | 60000 | 90000 | 부적합 | 9.8 | -0.34 | -1.12
2025-11-13 | HEMA | Black | PL-835-1 | PLB25111301 | PCB20251028-02 | 외주 | PBHAv1.0 | 46860 | 60000 | 90000 | 부적합 | 9.55 | -0.14 | -0.73
2025-11-13 | HEMA | Red | PL-150-2 | PLR25111301 | PCB20251029-01 | 외주 | PBHAv1.0 | 12240 | 6000 | 16000 | 적합 | 40.23 | 56.99 | 50.33
2025-11-19 | Silicone | Yellow | SL-345 | SLY25111901 |  | 외주 | SBCT | 67660 | 11000 | 15000 | 부적합 | 82.741 | 30.182 | 121.74
2025-11-19 | Silicone | Black | SL-850 | SLB25111901 |  | 외주 | SBCT | 139400 | 100000 | 140000 | 적합 | 24.737 | 0.4998 | 1.4827
2025-11-19 | Silicone | Red | SL-150 | SLR25111901 |  | 외주 | SBCT | 25070 | 31000 | 41000 | 부적합 | 41.418 | 58.896 | 54.832
2025-11-19 | Silicone | White | SL-700-1 | SLW25111901 |  | 외주 | SBCT | 41140 | 40000 | 60000 | 적합 | 97.067 | 0.1819 | 1.7144
2025-11-19 | HEMA | White | PL-700-2 | PLW25111901 | PCB20251030-02 | 외주 | PBHAv1.0 | 19040 | 14000 | 24000 | 적합 | 95.768 | 0.2076 | 1.8724
2025-11-26 | HEMA | Red | PL-150-2 | PLR25112601 | PCB20251031-02 | 외주 | PBHAv1.0 | 12220 | 6000 | 16000 | 적합 | 38.953 | 55.344 | 50.867
2025-11-26 | HEMA | White | PL-700-2 | PLW25112601 | PCB20251101-01 | 외주 | PBHAv1.0 | 34570 | 14000 | 24000 | 부적합 | 97.35 | 0.16 | 2.27
2025-11-26 | HEMA | Black | PL-835-1 | PLB25112601 | PCB20251031-02 | 외주 | PBHAv1.0 | 46030 | 60000 | 90000 | 부적합 | 5.2751 | -0.119 | -0.292
2025-11-26 | HEMA | Red | NPL-150-2 | NPLR25112601 | BIH20251113-01 | 외주 | PBHBv1.0 | 17550 | 6000 | 16000 | 부적합 | 38.924 | 54.285 | 48.887
2025-11-26 | HEMA | Yellow | NPL-345-3 | NPLY25112601 | BIH20251113-01 | 외주 | PBHBv1.0 | 47350 | 20000 | 30000 | 부적합 | 79.61 | 33.429 | 114.03
2025-11-26 | HEMA | White | NPL-700-2 | NPLW25112601 | BIH20251113-01 | 외주 | PBHBv1.0 | 14630 | 14000 | 24000 | 적합 | 96.0895 | 0.02259 | 1.5615
2025-12-02 | HEMA | Red | PL-150-2 | PLR25120201 | PCBB20251101-02 | 외주 | PBHAv1.0 | 12840 | 6000 | 16000 | 적합 | 41.601 | 59.176 | 51.661
2025-12-02 | HEMA | Yellow | PL-345-3 | PLY25120201 | PCBB20251101-02 | 외주 | PBHAv1.0 | 23250 | 20000 | 30000 | 적합 | 78.954 | 34.965 | 11.293
2025-12-02 | HEMA | White | PL-700-2 | PLW25120201 | PCBB20251102-01 | 외주 | PBHAv1.0 | 21520 | 14000 | 24000 | 적합 | 95.696 | 0.3977 | 2.1159
2025-12-04 | HEMA | Black | PL-835-1 | PLB25120401 | PCB20251111-01 | 외주 | PBHAv1.0 | 37850 | 60000 | 90000 | 부적합 | 14.611 | 0.1781 | 0.5581
2025-12-04 | HEMA | Red | PL-150-2 | PLR25120401 | PCB20251114-01 | 외주 | PBHAv1.0 | 12400 | 6000 | 16000 | 적합 | 43.582 | 60.14 | 51.945
2025-12-04 | HEMA | Blue | PL-580-2 | PLU25120401 | PCB20251101-02 | 외주 | PBHAv1.0 | 77260 | 53000 | 73000 | 부적합 | 13.015 | 7.4848 | -26.92
2025-12-04 | HEMA | Yellow | PL-345-2 | PLY25120401 | PCB20251104-02 | 외주 | PBHAv1.0 | 39080 | 20000 | 30000 | 부적합 | 84.4 | 32.935 | 119.67
2025-12-04 | HEMA | Yellow | PL-345-3 | PLY25120401 | PCB20251111-02 | 외주 | PBHAv1.0 | 16910 | 20000 | 30000 | 부적합 | 84.917 | 32.348 | 112.81
2025-12-04 | HEMA | White | PL-700-2 | PLW25120401 | PCB20251107-01 | 외주 | PBHAv1.0 | 19580 | 14000 | 24000 | 적합 | 99.692 | 0.8869 | 4.9087
2025-12-09 | Silicone | Yellow | SL-345 | SLY25120901 | 251023 | 외주 | SBCT | 62920 | 11000 | 15000 | 부적합 |  |  |  | 경화됨
2025-12-12 | HEMA | Blue | PL-580-2 | PLU25121201 | PCB20251117-01 | 외주 | PBHAv1.0 | 70530 | 53000 | 73000 | 적합 | 11.169 | 9.1605 | -26.8
2025-12-12 | HEMA | White | PL-700-2 | PLW25121201 | PCB20251117-02 | 외주 | PBHAv1.0 | 17740 | 14000 | 24000 | 적합 | 95.719 | 0.4207 | 2.1195
2025-12-12 | HEMA | White | PL-735 | PLW25121201 | PCB20251119-01 | 외주 | PBHAv1.0 | 13570 | 11000 | 21000 | 적합 | 94.051 | 0.5365 | 2.8854
2025-12-12 | HEMA | Yellow | PL-345-2 | PLY25121201 | PCB20251114-01 | 외주 | PBHAv1.0 | 42290 | 20000 | 30000 | 부적합 | 79.91 | 33.383 | 117.52
2025-12-18 | Silicone | Yellow | SL-345 | SLY25121801 | 251205 | 외주 | SBCT | 67110 | 11000 | 15000 | 부적합 | 81.09 | 28.26 | 115.92 | 경화됨
2025-12-26 | HEMA | Black | PL-835-1 | PLB25122601 | PCB20251119-02 | 외주 | PBHAv1.0 | 57900 | 60000 | 90000 | 부적합 | 6.92 | -0.38 | -1.13
2025-12-26 | HEMA | Red | PL-150-2 | PLR25122601 | PCB20251119-02 | 외주 | PBHAv1.0 | 16500 | 6000 | 16000 | 부적합 | 42.959 | 61.487 | 53.545
2025-12-26 | HEMA | Yellow | PL-345-2 | PLY25122601 | PCB20251121-02 | 외주 | PBHAv1.0 | 50020 | 20000 | 30000 | 부적합 | 80.0519 | 32.8 | 120.4
2025-12-26 | HEMA | White | PL-700-2 | PLW25122601 | PCB20251121-02 | 외주 | PBHAv1.0 | 21850 | 14000 | 24000 | 적합 | 95.513 | 0.3063 | 1.9709
2026-01-07 | HEMA | Black | PL-835-1 | PLB26010701 | PCB2025-1119-02 | 외주 | PBHAv1.0 | 41760 | 60000 | 90000 | 부적합 | 10.868 | -0.033 | -0.295
2026-01-07 | HEMA | Red | PL-150-2 | PLR26010701 | PCB20251121-02 | 외주 | PBHAv1.0 | 12570 | 6000 | 16000 | 적합 | 41.922 | 58.531 | 49.712
2026-01-07 | HEMA | Yellow | PL-345-2 | PLY26010701 | PCB20251212-01 | 외주 | PBHAv1.0 | 44410 | 20000 | 30000 | 부적합 | 80.7138 | 31.671 | 116.37
2026-01-07 | HEMA | White | PL-700-2 | PLW26010701 | PCB20251212-02 | 외주 | PBHAv1.0 | 24630 | 14000 | 24000 | 부적합 | 95.83 | 0.3127 | 2.148
2026-01-07 | HEMA | White | PL-735 | PLW26010701 | PCB20251212-01 | 외주 | PBHAv1.0 | 20250 | 11000 | 21000 | 적합 | 94.467 | 0.495 | 3.3187
2026-01-07 | HEMA | Pink | PL-135 | PLP26010701 | PCB20251215-01 | 외주 | PBHAv1.0 | 14860 | 7000 | 17000 | 적합 | 34.37 | 56.034 | 27.881
2026-01-07 | HEMA | Green | PL-435 | PLG26010701 | PCB20251121-02 | 외주 | PBHAv1.0 | 9304 | 4000 | 10000 | 적합 | 14.703 | -36.35 | -9.291
[7 empty] | #N/A |  | #N/A | #N/A | #N/A
[9 empty] | #N/A | #N/A | #N/A
[9 empty] | #N/A | #N/A | #N/A
[9 empty] | #N/A | #N/A | #N/A
[9 empty] | #N/A | #N/A | #N/A
[9 empty] | #N/A | #N/A | #N/A
[9 empty] | #N/A | #N/A | #N/A
[9 empty] | #N/A | #N/A | #N/A
[9 empty] | #N/A | #N/A | #N/A
[9 empty] | #N/A | #N/A | #N/A
[9 empty] | #N/A | #N/A | #N/A
[9 empty] | #N/A | #N/A | #N/A
[9 empty] | #N/A | #N/A | #N/A
[9 empty] | #N/A | #N/A | #N/A
[9 empty] | #N/A | #N/A | #N/A
[9 empty] | #N/A | #N/A | #N/A
[9 empty] | #N/A | #N/A | #N/A
[9 empty] | #N/A | #N/A | #N/A
[9 empty] | #N/A | #N/A | #N/A
[9 empty] | #N/A | #N/A | #N/A
[9 empty] | #N/A | #N/A | #N/A
[9 empty] | #N/A | #N/A | #N/A
[9 empty] | #N/A | #N/A | #N/A
[9 empty] | #N/A | #N/A | #N/A
[9 empty] | #N/A | #N/A | #N/A
[9 empty] | #N/A | #N/A | #N/A
[9 empty] | #N/A | #N/A | #N/A
[9 empty] | #N/A | #N/A | #N/A
[9 empty] | #N/A | #N/A | #N/A
[9 empty] | #N/A | #N/A | #N/A
[9 empty] | #N/A | #N/A | #N/A
[9 empty] | #N/A | #N/A | #N/A
[9 empty] | #N/A | #N/A | #N/A
[9 empty] | #N/A | #N/A | #N/A
[9 empty] | #N/A | #N/A | #N/A
[9 empty] | #N/A | #N/A | #N/A
[9 empty] | #N/A | #N/A | #N/A
[9 empty] | #N/A | #N/A | #N/A
[9 empty] | #N/A | #N/A | #N/A
[9 empty] | #N/A | #N/A | #N/A
[9 empty] | #N/A | #N/A | #N/A
[9 empty] | #N/A | #N/A | #N/A
[9 empty] | #N/A | #N/A | #N/A
[9 empty] | #N/A | #N/A | #N/A
[9 empty] | #N/A | #N/A | #N/A
[9 empty] | #N/A | #N/A | #N/A
[9 empty] | #N/A | #N/A | #N/A
[9 empty] | #N/A | #N/A | #N/A
[9 empty] | #N/A | #N/A | #N/A
[9 empty] | #N/A | #N/A | #N/A
[9 empty] | #N/A | #N/A | #N/A
[9 empty] | #N/A | #N/A | #N/A
[9 empty] | #N/A | #N/A | #N/A
[9 empty] | #N/A | #N/A | #N/A
[9 empty] | #N/A | #N/A | #N/A
[9 empty] | #N/A | #N/A | #N/A
[9 empty] | #N/A | #N/A | #N/A
[9 empty] | #N/A | #N/A | #N/A
[9 empty] | #N/A | #N/A | #N/A
[9 empty] | #N/A | #N/A | #N/A
[9 empty] | #N/A | #N/A | #N/A
[9 empty] | #N/A | #N/A | #N/A
[9 empty] | #N/A | #N/A | #N/A
[9 empty] | #N/A | #N/A | #N/A
[9 empty] | #N/A | #N/A | #N/A
[9 empty] | #N/A | #N/A | #N/A
[9 empty] | #N/A | #N/A | #N/A
[9 empty] | #N/A | #N/A | #N/A
[9 empty] | #N/A | #N/A | #N/A
[9 empty] | #N/A | #N/A | #N/A
[9 empty] | #N/A | #N/A | #N/A
[9 empty] | #N/A | #N/A | #N/A
[9 empty] | #N/A | #N/A | #N/A
[9 empty] | #N/A | #N/A | #N/A
[9 empty] | #N/A | #N/A | #N/A
[9 empty] | #N/A | #N/A | #N/A
[9 empty] | #N/A | #N/A | #N/A
[9 empty] | #N/A | #N/A | #N/A
[9 empty] | #N/A | #N/A | #N/A
[9 empty] | #N/A | #N/A | #N/A
[9 empty] | #N/A | #N/A | #N/A
[9 empty] | #N/A | #N/A | #N/A
[9 empty] | #N/A | #N/A | #N/A
[9 empty] | #N/A | #N/A | #N/A
[9 empty] | #N/A | #N/A | #N/A
[9 empty] | #N/A | #N/A | #N/A
[9 empty] | #N/A | #N/A | #N/A
[9 empty] | #N/A | #N/A | #N/A
[9 empty] | #N/A | #N/A | #N/A
[9 empty] | #N/A | #N/A | #N/A
[9 empty] | #N/A | #N/A | #N/A
[9 empty] | #N/A | #N/A | #N/A
[9 empty] | #N/A | #N/A | #N/A
[9 empty] | #N/A | #N/A | #N/A
[9 empty] | #N/A | #N/A | #N/A
[9 empty] | #N/A | #N/A | #N/A
[9 empty] | #N/A | #N/A | #N/A
[9 empty] | #N/A | #N/A | #N/A
[9 empty] | #N/A | #N/A | #N/A
[9 empty] | #N/A | #N/A | #N/A
[9 empty] | #N/A | #N/A | #N/A
[9 empty] | #N/A | #N/A | #N/A
[9 empty] | #N/A | #N/A | #N/A
[9 empty] | #N/A | #N/A | #N/A
[9 empty] | #N/A | #N/A | #N/A
[9 empty] | #N/A | #N/A | #N/A
[9 empty] | #N/A | #N/A | #N/A
[9 empty] | #N/A | #N/A | #N/A
[9 empty] | #N/A | #N/A | #N/A
[9 empty] | #N/A | #N/A | #N/A
[9 empty] | #N/A | #N/A | #N/A
[9 empty] | #N/A | #N/A | #N/A
[9 empty] | #N/A | #N/A | #N/A
[9 empty] | #N/A | #N/A | #N/A
[9 empty] | #N/A | #N/A | #N/A
[9 empty] | #N/A | #N/A | #N/A
[9 empty] | #N/A | #N/A | #N/A
[9 empty] | #N/A | #N/A | #N/A
[9 empty] | #N/A | #N/A | #N/A
[9 empty] | #N/A | #N/A | #N/A
[9 empty] | #N/A | #N/A | #N/A
[9 empty] | #N/A | #N/A | #N/A
[9 empty] | #N/A | #N/A | #N/A
[9 empty] | #N/A | #N/A | #N/A
[9 empty] | #N/A | #N/A | #N/A
[9 empty] | #N/A | #N/A | #N/A
[9 empty] | #N/A | #N/A | #N/A
[9 empty] | #N/A | #N/A | #N/A
[9 empty] | #N/A | #N/A | #N/A
[9 empty] | #N/A | #N/A | #N/A
[9 empty] | #N/A | #N/A | #N/A
[9 empty] | #N/A | #N/A | #N/A
[9 empty] | #N/A | #N/A | #N/A
[9 empty] | #N/A | #N/A | #N/A
[9 empty] | #N/A | #N/A | #N/A
[9 empty] | #N/A | #N/A | #N/A
[9 empty] | #N/A | #N/A | #N/A
[9 empty] | #N/A | #N/A | #N/A
[9 empty] | #N/A | #N/A | #N/A
[9 empty] | #N/A | #N/A | #N/A
[9 empty] | #N/A | #N/A | #N/A
[9 empty] | #N/A | #N/A | #N/A
[9 empty] | #N/A | #N/A | #N/A
[9 empty] | #N/A | #N/A | #N/A
[9 empty] | #N/A | #N/A | #N/A
[9 empty] | #N/A | #N/A | #N/A
[9 empty] | #N/A | #N/A | #N/A
[9 empty] | #N/A | #N/A | #N/A
[9 empty] | #N/A | #N/A | #N/A
[9 empty] | #N/A | #N/A | #N/A
[9 empty] | #N/A | #N/A | #N/A
[9 empty] | #N/A | #N/A | #N/A
[9 empty] | #N/A | #N/A | #N/A
[9 empty] | #N/A | #N/A | #N/A
[9 empty] | #N/A | #N/A | #N/A
[9 empty] | #N/A | #N/A | #N/A
[9 empty] | #N/A | #N/A | #N/A
[9 empty] | #N/A | #N/A | #N/A
[9 empty] | #N/A | #N/A | #N/A
[9 empty] | #N/A | #N/A | #N/A
[9 empty] | #N/A | #N/A | #N/A
[9 empty] | #N/A | #N/A | #N/A
[9 empty] | #N/A | #N/A | #N/A
[9 empty] | #N/A | #N/A | #N/A
[9 empty] | #N/A | #N/A | #N/A
[9 empty] | #N/A | #N/A | #N/A
[9 empty] | #N/A | #N/A | #N/A
[9 empty] | #N/A | #N/A | #N/A
[9 empty] | #N/A | #N/A | #N/A
[9 empty] | #N/A | #N/A | #N/A
[9 empty] | #N/A | #N/A | #N/A
[9 empty] | #N/A | #N/A | #N/A
[9 empty] | #N/A | #N/A | #N/A
[9 empty] | #N/A | #N/A | #N/A
[9 empty] | #N/A | #N/A | #N/A
[9 empty] | #N/A | #N/A | #N/A
[9 empty] | #N/A | #N/A | #N/A
[9 empty] | #N/A | #N/A | #N/A
[9 empty] | #N/A | #N/A | #N/A
[9 empty] | #N/A | #N/A | #N/A
[9 empty] | #N/A | #N/A | #N/A
[9 empty] | #N/A | #N/A | #N/A

## 제품코드목록 (hidden)
제품코드
NPL-135
NPL-150-2
NPL-345-3
NPL-580-2
NPL-700-2
NPL-735
NPL-835-1
NSL-150
NSL-345
NSL-550
NSL-700-1
NSL-735
NSL-850
PL-135
PL-150-2
PL-345-2
PL-345-3
PL-435
PL-550
PL-580
PL-580-2
PL-580-2(H)
PL-700-2
PL-735
PL-835-1
PL-835-1(H)
PL-850
SL-150
SL-150-1
SL-345
SL-345-1
SL-550
SL-550-1
SL-700
SL-700-1
SL-820
SL-820-1
SL-830
SL-850